## Runs
2000 keV | [6 empty] | RBS 23 November
4He
| Run | Target | Angle | Position (mm) | Charge | Current (nA) | Comments
| 1 | calib. V, Nb, Ta | 0 | 10 | 20000 | ~ 3
| 2 | Large hole | '’ | 21 | 10000 | ~5 | Target 1
| 3 | '’ | '’ | 23 | 10000 | ~5 | Target 1
| 4 | '’ | '’ | 25 | 10000 |  | Target 1
| 5 |  | '’ | 27 | 10000 |  | Target 1
| 6 | Formvar |  | 36 | 4000 |  | corrente medida no porta alvos; provavelmente estavamos a batar apenas no frame
| 7 | '’ | '’ | 38 | 20000 |  | estavamos na posição errada, só viamos frame
| 8 | '’ | '’ | 44 |  |  | agora vimos C e O mas muito pouco; podemos ter feito um buraco no filme; temos que confirmar no fim
| 9 | '’ | '’ | 46
| 10 | Pb 1 – small hole |  | 55 | 10000 |  | voltamos a medir na FC do fim de linha
| 11 | '’ |  | 57 | '’
| 12 | Pb 2 – small hole |  | 66 | '’
| 13 |  |  | 68 | '’
| 14 |  |  | 65 | '’
2000 keV | [6 empty] | changed to protons
H | 15 | Pb 2 – small hole |  | 65 | 10000 | ~2 floating
| 16 | calib. V, Nb, Ta | 0 | 10 | 10000
| 17 | Large hole | '’ | 21 | 2000 |  | não estavamos a contar a corrente na FC
| 18 | '’ | '’ | 23 | 10000
| 19 | '’ | '’ | 21 | 10000
| 20 | '’ | '’ | 25 | 5000
| 21 | '’ | '’ | 27 | 5000
| 22 | Formvar | '’ | 44
| 23 | Formvar | '’ | 46 | 20000
| 24 | Pb 1 – small hole | '’ | 55 | 10000
| 25 | '’ | '’ | 57 | 10000
| 26 | Pb 2 – small hole | '’ | 66 | 10000
| 27 | '’ | '’ | 65 | 10000
| 28 | '’ |  | 65 | 10000 |  | ganho x2

## Ta-Nb-V Calib - RBS1 - Alfa
Pb density = | 11.31 | g/cm^3 | Element | Z | A | Kinematic factor [K] | Back Energy (keV) [K * E0] | Surface channel
E0 = | 2000 | keV | O | 8 | 15.999 | 0.3659187 | 731.8374 | 269 | [7 empty] | Target |  | nm |  |  | mg/cm2
|  |  | Si | 14 | 28.085 | 0.5687803 | 1137.561 | 437 | [7 empty] | 1 | 445.0225 | +- | 5.655758 | 0.5037625 | +- | 0.00640228
|  |  | V | 23 | 50.942 | 0.7337544 | 1467.509 | 582 | [7 empty] | 3 | 472.2027 | +- | 102.0834 | 0.5345303 | +- | 0.1155577
|  |  | Nb | 41 | 92.906 | 0.844087 | 1688.174 | 673 | [7 empty] | 4 | 392.4997 | +- | 112.7371 | 0.444307 | +- | 0.1276177
|  |  | Ta | 73 | 180.95 | 0.9166893 | 1833.379 | 732.5
|  |  | Pb | 82 | 207.2 | 0.9268501 | 1853.7 | 742.9493
[8 empty] | Target 1 | Pb channel in | Pb channel out | Delta_E (keV) | (dE/dx)_in [E_0] (MeV cm^2 / g) | (dE/dx)_in [E_0] (eV/nm) | (dE/dx)_out [K * E_0] (MeV cm^2 / g) | (dE/dx)_out [K * E_0] (eV/nm) | [S] (eV/nm) | x (nm) |  |  |  | Target 1 | C channel in | C channel out | Delta_E (keV) | (dE/dx)_in [E_0] (MeV cm^2 / g) | (dE/dx)_in [E_0] (eV/nm) | (dE/dx)_out [K * E_0] (MeV cm^2 / g) | (dE/dx)_out [K * E_0] (eV/nm) | [S] (eV/nm) | x (nm)
[8 empty] | 21 mm | 728 | 582 | 345.3922 | 349.1 | 394.8321 | 359.9 | 407.0469 | 787.3561 | 438.6734 |  | 40.31102 |  | 21 mm |  |  | 0 |  | 0 |  | 0 | 1 | 0
[8 empty] | 23 mm | 724 | 575 | 352.8469 | 349.1 | 394.8321 | 359.9 | 407.0469 | 787.3561 | 448.1414 |  | 9.727656 |  | 23 mm |  |  | 0 |  | 0 |  | 0 | 1 | 0
[8 empty] | 25 mm | 729 | 582 | 348.1107 | 349.1 | 394.8321 | 359.9 | 407.0469 | 787.3561 | 442.1261 |  | 8.389145 |  | 25 mm |  |  | 0 |  | 0 |  | 0 | 1 | 0
[8 empty] | 27 mm | 729 | 579 | 355.215 | 349.1 | 394.8321 | 359.9 | 407.0469 | 787.3561 | 451.1491 |  | 37.53498 |  | 27 mm |  |  | 0 |  | 0 |  | 0 | 1 | 0
[17 empty] | 445.0225 | +- | 5.655758
[8 empty] | Traget 3 | Pb channel in | Pb channel out | Delta_E (keV) | (dE/dx)_in [E_0] (MeV cm^2 / g) | (dE/dx)_in [E_0] (eV/nm) | (dE/dx)_out [K * E_0] (MeV cm^2 / g) | (dE/dx)_out [K * E_0] (eV/nm) | [S] (eV/nm) | x (nm) |  |  |  | Traget 3 | C channel in | C channel out | Delta_E (keV) | (dE/dx)_in [E_0] (MeV cm^2 / g) | (dE/dx)_in [E_0] (eV/nm) | (dE/dx)_out [K * E_0] (MeV cm^2 / g) | (dE/dx)_out [K * E_0] (eV/nm) | [S] (eV/nm) | x (nm)
[8 empty] | 55 mm | 686 | 553 | 314.9573 | 349.1 | 394.8321 | 359.9 | 407.0469 | 787.3561 | 400.0189 |  | 5210.509 |  | 55 mm |  |  | 0 |  | 0 |  | 0 | 1 | 0
[8 empty] | 57 mm | 617 | 436 | 428.6261 | 349.1 | 394.8321 | 359.9 | 407.0469 | 787.3561 | 544.3866 |  | 5210.509 |  | 57 mm |  |  | 0 |  | 0 |  | 0 | 1 | 0
[17 empty] | 472.2027 | +- | 102.0834
[8 empty] | Target 4 | Pb channel in | Pb channel out | Delta_E (keV) | (dE/dx)_in [E_0] (MeV cm^2 / g) | (dE/dx)_in [E_0] (eV/nm) | (dE/dx)_out [K * E_0] (MeV cm^2 / g) | (dE/dx)_out [K * E_0] (eV/nm) | [S] (eV/nm) | x (nm) |  |  |  | Target 4 | C channel in | C channel out | Delta_E (keV) | (dE/dx)_in [E_0] (MeV cm^2 / g) | (dE/dx)_in [E_0] (eV/nm) | (dE/dx)_out [K * E_0] (MeV cm^2 / g) | (dE/dx)_out [K * E_0] (eV/nm) | [S] (eV/nm) | x (nm)
[8 empty] | 65 mm | 717 | 587 | 307.853 | 349.1 | 394.8321 | 359.9 | 407.0469 | 787.3561 | 390.9959 |  | 6594.55 |  | 65 mm |  |  | 0 |  | 0 |  | 0 | 1 | 0
[8 empty] | 66 mm | 717 | 586 | 310.2211 | 349.1 | 394.8321 | 359.9 | 407.0469 | 787.3561 | 394.0035 |  | 6115.111 |  | 66 mm |  |  | 0 |  | 0 |  | 0 | 1 | 0
[17 empty] | 392.4997 | +- | 112.7371
[8 empty] | Target 1 | O channel in | O channel out | Delta_E (keV) | (dE/dx)_in [E_0] (MeV cm^2 / g) | (dE/dx)_in [E_0] (eV/nm) | (dE/dx)_out [K * E_0] (MeV cm^2 / g) | (dE/dx)_out [K * E_0] (eV/nm) | [S] (eV/nm) | x (nm)
[8 empty] | 21 mm |  |  | 0 |  | 0 |  | 0 | 1 | 0
[8 empty] | 23 mm |  |  | 0 |  | 0 |  | 0 | 1 | 0
[8 empty] | 25 mm |  |  | 0 |  | 0 |  | 0 | 1 | 0
[8 empty] | 27 mm |  |  | 0 |  | 0 |  | 0 | 1 | 0
[8 empty] | Traget 3 | O channel in | O channel out | Delta_E (keV) | (dE/dx)_in [E_0] (MeV cm^2 / g) | (dE/dx)_in [E_0] (eV/nm) | (dE/dx)_out [K * E_0] (MeV cm^2 / g) | (dE/dx)_out [K * E_0] (eV/nm) | [S] (eV/nm) | x (nm)
[8 empty] | 55 mm |  |  | 0 |  | 0 |  | 0 | 1 | 0
[8 empty] | 57 mm |  |  | 0 |  | 0 |  | 0 | 1 | 0
[8 empty] | Target 4 | O channel in | O channel out | Delta_E (keV) | (dE/dx)_in [E_0] (MeV cm^2 / g) | (dE/dx)_in [E_0] (eV/nm) | (dE/dx)_out [K * E_0] (MeV cm^2 / g) | (dE/dx)_out [K * E_0] (eV/nm) | [S] (eV/nm) | x (nm)
[8 empty] | 65 mm |  |  | 0 |  | 0 |  | 0 | 1 | 0
[8 empty] | 66 mm |  |  | 0 |  | 0 |  | 0 | 1 | 0

## Ta-Nb-V Calib - RBS1 - Protoes
E0 = | 2000 | keV
Pb density = | 11.31 | g/cm^3 |  |  |  | K * E_0
|  | Element | Z | A | Kinematic factor [K] | Back Energy (keV) [K * E0] | Surface channel
|  | O | 8 | 15.999 | 0.781858 | 1563.716 | 632 | [8 empty] | Target |  | nm |  |  | mg/cm2
|  | Si | 14 | 28.085 | 0.8693074 | 1738.615 | 701 | [8 empty] | 1 | 435.0418 | +- | 32.38115 | 0.4924643 | +- | 0.03665525
|  | V | 23 | 50.942 | 0.9257112 | 1851.422 | 753 | [8 empty] | 3 | 433.0085 | +- | 0 | 0.4901627 | +- | 0
|  | Nb | 41 | 92.906 | 0.9585607 | 1917.121 | 779 | [8 empty] | 4 | 387.4287 | +- | 0 | 0.4385667 | +- | 0
|  | Ta | 73 | 180.95 | 0.9785052 | 1957.01 | 796
|  | Pb | 82 | 207.2 | 0.9812026 | 1962.405 | 798.0514
[8 empty] | Target 1 | Pb channel in | Pb channel out | Delta_E (keV) | (dE/dx)_in [E_0] (MeV cm^2 / g) | (dE/dx)_in [E_0] (eV/nm) | (dE/dx)_out [K * E_0] (MeV cm^2 / g) | (dE/dx)_out [K * E_0] (eV/nm) | [S] (eV/nm) | x (nm) |  |  |  | Target 1 | C channel in | C channel out | Delta_E (keV) | (dE/dx)_in [E_0] (MeV cm^2 / g) | (dE/dx)_in [E_0] (eV/nm) | (dE/dx)_out [K * E_0] (MeV cm^2 / g) | (dE/dx)_out [K * E_0] (eV/nm) | [S] (eV/nm) | x (nm)
[8 empty] | 21 mm | 794 | 773 | 50.001 | 45.37 | 51.31347 | 45.81 | 51.81111 | 103.9877 | 480.8356 |  | 2097.078 |  | 21 mm |  |  | 0 | 139.5 | 157.7745 | 141.5 | 160.0365 | 320.4907 | 0
[8 empty] | 23 mm | 792 | 773 | 45.239 | 45.37 | 51.31347 | 45.81 | 51.81111 | 103.9877 | 435.0418 |  | 3.231174e-27 |  | 23 mm | 579 | 573 | 14.286 | 139.5 | 157.7745 | 141.5 | 160.0365 | 320.4907 | 44.57539
[8 empty] | 25 mm | 793 | 775 | 42.858 | 45.37 | 51.31347 | 45.81 | 51.81111 | 103.9877 | 412.1448 |  | 524.2696 |  | 25 mm | 581 | 574 | 16.667 | 139.5 | 157.7745 | 141.5 | 160.0365 | 320.4907 | 52.00462
[8 empty] | 27 mm | 793 | 775 | 42.858 | 45.37 | 51.31347 | 45.81 | 51.81111 | 103.9877 | 412.1448 |  | 524.2696 |  | 27 mm | 580 | 573 | 16.667 | 139.5 | 157.7745 | 141.5 | 160.0365 | 320.4907 | 52.00462
[17 empty] | 435.0418 | +- | 32.38115
[8 empty] | Traget 3 | Pb channel in | Pb channel out | Delta_E (keV) | (dE/dx)_in [E_0] (MeV cm^2 / g) | (dE/dx)_in [E_0] (eV/nm) | (dE/dx)_out [K * E_0] (MeV cm^2 / g) | (dE/dx)_out [K * E_0] (eV/nm) | [S] (eV/nm) | x (nm) |  |  |  | Traget 3 | C channel in | C channel out | Delta_E (keV) | (dE/dx)_in [E_0] (MeV cm^2 / g) | (dE/dx)_in [E_0] (eV/nm) | (dE/dx)_out [K * E_0] (MeV cm^2 / g) | (dE/dx)_out [K * E_0] (eV/nm) | [S] (eV/nm) | x (nm)
[8 empty] | 55 mm | 790 | 771 | 45.239 | 45.81 | 51.81111 | 45.81 | 51.81111 | 104.476 | 433.0085 |  | 0 |  | 55 mm | 580 | 571 | 21.429 | 139.5 | 157.7745 | 141.5 | 160.0365 | 320.4907 | 66.86309
[8 empty] | 57 mm | 784 | 765 | 45.239 | 45.81 | 51.81111 | 45.81 | 51.81111 | 104.476 | 433.0085 |  | 0 |  | 57 mm | 579 |  | 1378.599 | 139.5 | 157.7745 | 141.5 | 160.0365 | 320.4907 | 4301.525
[17 empty] | 433.0085 | +- | 0
[8 empty] | Target 4 | Pb channel in | Pb channel out | Delta_E (keV) | (dE/dx)_in [E_0] (MeV cm^2 / g) | (dE/dx)_in [E_0] (eV/nm) | (dE/dx)_out [K * E_0] (MeV cm^2 / g) | (dE/dx)_out [K * E_0] (eV/nm) | [S] (eV/nm) | x (nm) |  |  |  | Target 4 | C channel in | C channel out | Delta_E (keV) | (dE/dx)_in [E_0] (MeV cm^2 / g) | (dE/dx)_in [E_0] (eV/nm) | (dE/dx)_out [K * E_0] (MeV cm^2 / g) | (dE/dx)_out [K * E_0] (eV/nm) | [S] (eV/nm) | x (nm)
[8 empty] | 65 mm | 793 | 776 | 40.477 | 45.81 | 51.81111 | 45.81 | 51.81111 | 104.476 | 387.4287 |  | 0 |  | 65 mm | 580 | 575 | 11.905 | 139.5 | 157.7745 | 141.5 | 160.0365 | 320.4907 | 37.14616
[8 empty] | 66 mm | 792 | 775 | 40.477 | 45.81 | 51.81111 | 45.81 | 51.81111 | 104.476 | 387.4287 |  | 0 |  | 66 mm | 580 | 573 | 16.667 | 139.5 | 157.7745 | 141.5 | 160.0365 | 320.4907 | 52.00462
[17 empty] | 387.4287 | +- | 0
[8 empty] | Target 1 | O channel in | O channel out | Delta_E (keV) | (dE/dx)_in [E_0] (MeV cm^2 / g) | (dE/dx)_in [E_0] (eV/nm) | (dE/dx)_out [K * E_0] (MeV cm^2 / g) | (dE/dx)_out [K * E_0] (eV/nm) | [S] (eV/nm) | x (nm)
[8 empty] | 21 mm |  |  | 0 | 133.5 | 150.9885 | 135.3 | 153.0243 | 306.5727 | 0
[8 empty] | 23 mm | 630 | 623 | 16.667 | 133.5 | 150.9885 | 135.3 | 153.0243 | 306.5727 | 54.36557
[8 empty] | 25 mm | 632 | 624 | 19.048 | 133.5 | 150.9885 | 135.3 | 153.0243 | 306.5727 | 62.13208
[8 empty] | 27 mm | 632 | 624 | 19.048 | 133.5 | 150.9885 | 135.3 | 153.0243 | 306.5727 | 62.13208
[8 empty] | Traget 3 | O channel in | O channel out | Delta_E (keV) | (dE/dx)_in [E_0] (MeV cm^2 / g) | (dE/dx)_in [E_0] (eV/nm) | (dE/dx)_out [K * E_0] (MeV cm^2 / g) | (dE/dx)_out [K * E_0] (eV/nm) | [S] (eV/nm) | x (nm)
[8 empty] | 55 mm | 630 | 623 | 16.667 | 133.5 | 150.9885 | 135.3 | 153.0243 | 306.5727 | 54.36557
[8 empty] | 57 mm | 630 |  | 1500.03 | 133.5 | 150.9885 | 135.3 | 153.0243 | 306.5727 | 4892.901
[8 empty] | Target 4 | O channel in | O channel out | Delta_E (keV) | (dE/dx)_in [E_0] (MeV cm^2 / g) | (dE/dx)_in [E_0] (eV/nm) | (dE/dx)_out [K * E_0] (MeV cm^2 / g) | (dE/dx)_out [K * E_0] (eV/nm) | [S] (eV/nm) | x (nm)
[8 empty] | 65 mm | 631 | 625 | 14.286 | 133.5 | 150.9885 | 135.3 | 153.0243 | 306.5727 | 46.59906
[8 empty] | 66 mm | 631 | 623 | 19.048 | 133.5 | 150.9885 | 135.3 | 153.0243 | 306.5727 | 62.13208